## Шпаргалка
СметаПросто
Пропорции раствора для кладки
Объёмные части: цемент : известковое или глиняное тесто : песок. Части ОБЪЁМНЫЕ, значит каждый компонент черпают одной и той же ёмкостью. Лопата так не работает: песок и цемент насыпаются с разной плотностью.
Марка раствора | На цементе М300 | На цементе М400 | На цементе М500
М150 | 1 : 0,1 : 2,5 | 1 : 0,2 : 3 | 1 : 0,3 : 4
М100 | 1 : 0,2 : 3,5 | 1 : 0,4 : 4,5 | 1 : 0,5 : 5,5
М75 | 1 : 0,3 : 4 | 1 : 0,5 : 5,5 | 1 : 0,8 : 7
М50 | 1 : 0,6 : 6 | 1 : 0,9 : 8 | в таблице нет
Одна и та же пропорция на цементе М400 и М500 даёт РАЗНУЮ марку раствора: смотри марку на своём мешке, а не рецепт из памяти.
Густота: марка по подвижности и погружение конуса
Марка по подвижности | Погружение конуса
Пк1 | от 1 до 4 см
Пк2 | свыше 4 до 8 см
Пк3 | свыше 8 до 12 см
Пк4 | свыше 12 до 14 см
Вилка под вид кладки
Бутовая кладка с вибрированием | 1-3 см
Бутовая кладка без вибрирования | 4-6 см
Пустотелый кирпич и керамические камни | 6-8 см
Полнотелый кирпич, керамические и бетонные камни | 8-12 см
Заливка пустот и подача насосом | 12-14 см
Пустотелый кирпич утягивает воду в свои пустоты, поэтому под него замешивают жёстче. Полость при заливке наоборот требует почти текучего состава.
Порядок замеса
Вода, следом песок, дальше цемент и тесто. Пластификатор и противоморозную добавку вводят в самом конце.
Мешать минуту и дольше, пока не разойдутся сухие комки.
Густоту мерить конусом под ту кладку, которую ведёшь сегодня.
Смесь с цементом уходит в дело за два часа. Известковая или глиняная доживает до конца смены. Долитая вода вернёт вид, но не прочность.
Зима: нижняя планка температуры смеси в момент кладки
Среднесуточная | Кирпич, ветер до 6 м/с | Кирпич, выше 6 м/с | Камни, до 6 м/с и выше
до минус 10 °C | 10 °C | 10 °C | 10 °C / 15 °C
минус 11-20 °C | 10 °C | 15 °C | 15 °C / 20 °C
ниже минус 20 °C | 15 °C | 20 °C | 20 °C / 25 °C
Воду горячее 80 °C в замес не льют. Кипяток тянет температуру вверх, мёрзлый песок из кучи тянет её обратно вниз.
Противоморозные добавки, доля от массы цемента
Нитрит натрия | 5-10 %
Поташ | 5-15 %
Нитрат кальция с мочевиной | 5-15 %
Хлориды | 4-7 %, только под землёй и без армирования
Где добавки не работают: влажность воздуха выше 60 % (баня, прачечная), жара выше 40 °C (соседство с печью), переменный уровень воды и работа под водой. Поташ вдобавок несовместим с силикатом.
Числа совпадают со статьёй «Пропорции раствора для кладки» на smetaprosto.by. Обозначений нормативов на листе нет намеренно: белорусский документ с этими таблицами мы не открывали, а российский номер на белорусской бумаге ничего не доказывает. Справочники расходятся на сантиметр, и на кельме эту разницу пальцами не поймать: для себя бери любую вилку, а по договору с приёмкой числа берут из документа, названного в проекте. Подвижность и прочность проверяют конусом и испытанием образцов, а не на глаз. Печную кладку сюда не переносить: там свои жаростойкие составы.
Смета и коммерческое предложение с телефона: smetaprosto.by